## Planilha1
id | x | y | stream
Ensaio granulometrico TC-11 | 50 | 100 | lab
Ensaio granulometrico TC-11 | 37.5 | 100 | lab
Ensaio granulometrico TC-11 | 25.4 | 100 | lab
Ensaio granulometrico TC-11 | 19.1 | 100 | lab
Ensaio granulometrico TC-11 | 12.5 | 98.6 | lab
Ensaio granulometrico TC-11 | 9.5 | 91.6 | lab
Ensaio granulometrico TC-11 | 6.3 | 71.6 | lab
Ensaio granulometrico TC-11 | 4.8 | 62.5 | lab
Ensaio granulometrico TC-11 | 2.4 | 44.5 | lab
Ensaio granulometrico TC-11 | 1.2 | 33 | lab
Ensaio granulometrico TC-11 | 0.6 | 25.2 | lab
Ensaio granulometrico TC-11 | 0.3 | 19.6 | lab
Ensaio granulometrico TC-11 | 0.15 | 14 | lab
Ensaio granulometrico TC-11 | 0.075 | 6.3 | lab
Ensaio granulometrico TC-11 | 0 | 0 | lab
Ensaio granulometrico TC21 | 6.3 | 99.8 | lab
Ensaio granulometrico TC21 | 4.8 | 92.2 | lab
Ensaio granulometrico TC21 | 2.4 | 26.6 | lab
Ensaio granulometrico TC21 | 1.2 | 8.2 | lab
Ensaio granulometrico TC21 | 0.6 | 5.8 | lab
Ensaio granulometrico TC21 | 0.3 | 5.1 | lab
Ensaio granulometrico TC21 | 0.15 | 4.5 | lab
Ensaio granulometrico TC21 | 0.075 | 3.1 | lab
Ensaio granulometrico TC21 | 0 | 0 | lab
Ensaio granulometrico TC-10 | 50 | 100 | lab
Ensaio granulometrico TC-10 | 37.5 | 100 | lab
Ensaio granulometrico TC-10 | 25.4 | 100 | lab
Ensaio granulometrico TC-10 | 19.1 | 100 | lab
Ensaio granulometrico TC-10 | 12.5 | 98.1 | lab
Ensaio granulometrico TC-10 | 9.5 | 90.7 | lab
Ensaio granulometrico TC-10 | 6.3 | 71.2 | lab
Ensaio granulometrico TC-10 | 4.8 | 60.8 | lab
Ensaio granulometrico TC-10 | 2.4 | 42.2 | lab
Ensaio granulometrico TC-10 | 1.2 | 30.6 | lab
Ensaio granulometrico TC-10 | 0.6 | 23.4 | lab
Ensaio granulometrico TC-10 | 0.3 | 18.3 | lab
Ensaio granulometrico TC-10 | 0.15 | 12.5 | lab
Ensaio granulometrico TC-10 | 0.075 | 4.4 | lab
Ensaio granulometrico TC-10 | 0 | 0 | lab
Ensaio granulometrico TC-13 | 50 | 100 | lab
Ensaio granulometrico TC-13 | 37.5 | 100 | lab
Ensaio granulometrico TC-13 | 25.4 | 68.3 | lab
Ensaio granulometrico TC-13 | 19.1 | 38 | lab
Ensaio granulometrico TC-13 | 12.5 | 14.3 | lab
Ensaio granulometrico TC-13 | 9.5 | 7.5 | lab
Ensaio granulometrico TC-13 | 6.3 | 1.6 | lab
Ensaio granulometrico TC-13 | 4.8 | 1.4 | lab
Ensaio granulometrico TC-13 | 2.4 | 1.3 | lab
Ensaio granulometrico TC-13 | 1.2 | 1.2 | lab
Ensaio granulometrico TC-13 | 0.6 | 1.1 | lab
Ensaio granulometrico TC-13 | 0.3 | 1.1 | lab
Ensaio granulometrico TC-13 | 0.15 | 1 | lab
Ensaio granulometrico TC-13 | 0.075 | 0.7 | lab
Ensaio granulometrico TC-13 | 0 | 0 | lab
Ensaio granulometrico TC-15 | 50 | 100 | lab
Ensaio granulometrico TC-15 | 37.5 | 100 | lab
Ensaio granulometrico TC-15 | 25.4 | 84.9 | lab
Ensaio granulometrico TC-15 | 19.1 | 67.7 | lab
Ensaio granulometrico TC-15 | 12.5 | 51.3 | lab
Ensaio granulometrico TC-15 | 9.5 | 44.7 | lab
Ensaio granulometrico TC-15 | 6.3 | 34.8 | lab
Ensaio granulometrico TC-15 | 4.8 | 30.8 | lab
Ensaio granulometrico TC-15 | 2.4 | 22.2 | lab
Ensaio granulometrico TC-15 | 1.2 | 16.9 | lab
Ensaio granulometrico TC-15 | 0.6 | 13.1 | lab
Ensaio granulometrico TC-15 | 0.3 | 10.5 | lab
Ensaio granulometrico TC-15 | 0.15 | 7.7 | lab
Ensaio granulometrico TC-15 | 0.075 | 4.6 | lab
Ensaio granulometrico TC-15 | 0 | 0 | lab
Ensaio granulometrico TC-25 | 6.3 | 99.9 | lab
Ensaio granulometrico TC-25 | 4.8 | 93.1 | lab
Ensaio granulometrico TC-25 | 2.4 | 31.1 | lab
Ensaio granulometrico TC-25 | 1.2 | 11.8 | lab
Ensaio granulometrico TC-25 | 0.6 | 8.6 | lab
Ensaio granulometrico TC-25 | 0.3 | 7.5 | lab
Ensaio granulometrico TC-25 | 0.15 | 6.3 | lab
Ensaio granulometrico TC-25 | 0.075 | 4.1 | lab
Ensaio granulometrico TC-25 | 0 | 0 | lab
TC-02 passante em 50 mm | 37.5 | 88.8 | lab
TC-02 passante em 50 mm | 25.4 | 68 | lab
TC-02 passante em 50 mm | 19.1 | 53.5 | lab
TC-02 passante em 50 mm | 12.5 | 43.8 | lab
TC-02 passante em 50 mm | 9.5 | 38.3 | lab
TC-02 passante em 50 mm | 6.3 | 30 | lab
TC-02 passante em 50 mm | 4.8 | 26.4 | lab
TC-02 passante em 50 mm | 2.4 | 19.3 | lab
TC-02 passante em 50 mm | 1.2 | 15.1 | lab
TC-02 passante em 50 mm | 0.6 | 12.2 | lab
TC-02 passante em 50 mm | 0.3 | 9.8 | lab
TC-02 passante em 50 mm | 0.15 | 7 | lab
TC-02 passante em 50 mm | 0.075 | 2.4 | lab
TC-02 passante em 50 mm | 0 | 0 | lab
TC-02 | 250 | 95.3 | lab
TC-02 | 200 | 81.7 | lab
TC-02 | 175 | 79.4 | lab
TC-02 | 150 | 72.8 | lab
TC-02 | 125 | 66.1 | lab
TC-02 | 100 | 57.7 | lab
TC-02 | 75 | 48.1 | lab
TC-02 | 50 | 37.9 | lab
TC-02 | 0 | 0 | lab
TC-04 Passante em 50mm | 37.5 | 71.7 | lab
TC-04 Passante em 50mm | 25.4 | 55.8 | lab
TC-04 Passante em 50mm | 19.1 | 51.1 | lab
TC-04 Passante em 50mm | 12.5 | 40.8 | lab
TC-04 Passante em 50mm | 9.5 | 37.2 | lab
TC-04 Passante em 50mm | 6.3 | 31.4 | lab
TC-04 Passante em 50mm | 4.8 | 29.1 | lab
TC-04 Passante em 50mm | 2.4 | 23.9 | lab
TC-04 Passante em 50mm | 1.2 | 20.3 | lab
TC-04 Passante em 50mm | 0.6 | 17 | lab
TC-04 Passante em 50mm | 0.3 | 13.7 | lab
TC-04 Passante em 50mm | 0.15 | 9.9 | lab
TC-04 Passante em 50mm | 0.075 | 5.3 | lab
TC-04 Passante em 50mm | 0 | 0 | lab
TC-04 | 152.4 | 100 | lab
TC-04 | 125 | 94.8 | lab
TC-04 | 100 | 83.9 | lab
TC-04 | 75 | 67.6 | lab
TC-04 | 50 | 53.9 | lab
TC-04 | 0 | 0 | lab
TC-06 passante em 25mm | 19.1 | 80.2 | lab
TC-06 passante em 25mm | 12.5 | 61.4 | lab
TC-06 passante em 25mm | 9.5 | 51.1 | lab
TC-06 passante em 25mm | 6.3 | 41.4 | lab
TC-06 passante em 25mm | 4.8 | 35.8 | lab
TC-06 passante em 25mm | 2.4 | 25.9 | lab
TC-06 passante em 25mm | 1.2 | 20.1 | lab
TC-06 passante em 25mm | 0.6 | 16.1 | lab
TC-06 passante em 25mm | 0.3 | 13 | lab
TC-06 passante em 25mm | 0.15 | 9.7 | lab
TC-06 passante em 25mm | 0.075 | 5.4 | lab
TC-06 passante em 25mm | 0 | 0 | lab
TC-06 | 152.4 | 100 | lab
TC-06 | 125 | 95 | lab
TC-06 | 100 | 84.5 | lab
TC-06 | 75 | 62.1 | lab
TC-06 | 50 | 43.8 | lab
TC-06 | 25 | 25.7 | lab
TC-06 | 0 | 0 | lab
TC-07 (Antes do retorno) | 50 | 100 | lab
TC-07 (Antes do retorno) | 37.5 | 86 | lab
TC-07 (Antes do retorno) | 25.4 | 71.5 | lab
TC-07 (Antes do retorno) | 19.1 | 54.3 | lab
TC-07 (Antes do retorno) | 12.5 | 40.6 | lab
TC-07 (Antes do retorno) | 9.5 | 33.5 | lab
TC-07 (Antes do retorno) | 6.3 | 25.8 | lab
TC-07 (Antes do retorno) | 4.8 | 22.2 | lab
TC-07 (Antes do retorno) | 2.4 | 16 | lab
TC-07 (Antes do retorno) | 1.2 | 11.2 | lab
TC-07 (Antes do retorno) | 0.6 | 8.3 | lab
TC-07 (Antes do retorno) | 0.3 | 6.5 | lab
TC-07 (Antes do retorno) | 0.15 | 4.5 | lab
TC-07 (Antes do retorno) | 0.075 | 1.7 | lab
TC-07 (Antes do retorno) | 0 | 0 | lab
TC-07 (Inclui retorno TC15) | 50 | 100 | lab
TC-07 (Inclui retorno TC15) | 37.5 | 93.7 | lab
TC-07 (Inclui retorno TC15) | 25.4 | 72.2 | lab
TC-07 (Inclui retorno TC15) | 19.1 | 56.6 | lab
TC-07 (Inclui retorno TC15) | 12.5 | 44.8 | lab
TC-07 (Inclui retorno TC15) | 9.5 | 38 | lab
TC-07 (Inclui retorno TC15) | 6.3 | 29.7 | lab
TC-07 (Inclui retorno TC15) | 4.8 | 25.7 | lab
TC-07 (Inclui retorno TC15) | 2.4 | 18.4 | lab
TC-07 (Inclui retorno TC15) | 1.2 | 13.8 | lab
TC-07 (Inclui retorno TC15) | 0.6 | 10.7 | lab
TC-07 (Inclui retorno TC15) | 0.3 | 8.4 | lab
TC-07 (Inclui retorno TC15) | 0.15 | 6 | lab
TC-07 (Inclui retorno TC15) | 0.075 | 2.5 | lab
TC-07 (Inclui retorno TC15) | 0 | 0 | lab
TC-08 | 50 | 100 | lab
TC-08 | 37.5 | 100 | lab
TC-08 | 25.4 | 100 | lab
TC-08 | 19.1 | 87.3 | lab
TC-08 | 12.5 | 66.2 | lab
TC-08 | 9.5 | 56.1 | lab
TC-08 | 6.3 | 42.2 | lab
TC-08 | 4.8 | 35.9 | lab
TC-08 | 2.4 | 24.6 | lab
TC-08 | 1.2 | 18.4 | lab
TC-08 | 0.6 | 14.3 | lab
TC-08 | 0.3 | 11.4 | lab
TC-08 | 0.15 | 8.4 | lab
TC-08 | 0.075 | 4.9 | lab
TC-08 | 0 | 0 | lab
TC-09 | 50 | 100 | lab
TC-09 | 37.5 | 100 | lab
TC-09 | 25.4 | 99.1 | lab
TC-09 | 19.1 | 85.8 | lab
TC-09 | 12.5 | 66.9 | lab
TC-09 | 9.5 | 56.6 | lab
TC-09 | 6.3 | 44.8 | lab
TC-09 | 4.8 | 38.7 | lab
TC-09 | 2.4 | 27 | lab
TC-09 | 1.2 | 19.1 | lab
TC-09 | 0.6 | 14.3 | lab
TC-09 | 0.3 | 11.2 | lab
TC-09 | 0.15 | 7 | lab
TC-09 | 0.075 | 3.1 | lab
TC-09 | 0 | 0 | lab
TC-19 | 6.3 | 100 | lab
TC-19 | 4.8 | 97.1 | lab
TC-19 | 2.4 | 74.1 | lab
TC-19 | 1.2 | 58.8 | lab
TC-19 | 0.6 | 45.8 | lab
TC-19 | 0.3 | 36.3 | lab
TC-19 | 0.15 | 26.4 | lab
TC-19 | 0.075 | 15.2 | lab
TC-19 | 0 | 0 | lab
TC-20 | 6.3 | 99.8 | lab
TC-20 | 4.8 | 96 | lab
TC-20 | 2.4 | 67.4 | lab
TC-20 | 1.2 | 49.7 | lab
TC-20 | 0.6 | 39.2 | lab
TC-20 | 0.3 | 31.2 | lab
TC-20 | 0.15 | 23 | lab
TC-20 | 0.075 | 14.1 | lab
TC-20 | 0 | 0 | lab
TC-22 Areia Média | 6.3 | 100 | lab
TC-22 Areia Média | 4.8 | 100 | lab
TC-22 Areia Média | 2.4 | 98.4 | lab
TC-22 Areia Média | 1.2 | 81.3 | lab
TC-22 Areia Média | 0.6 | 63.3 | lab
TC-22 Areia Média | 0.3 | 49.8 | lab
TC-22 Areia Média | 0.15 | 36 | lab
TC-22 Areia Média | 0.075 | 19.9 | lab
TC-22 Areia Média | 0 | 0 | lab
TC-22 Areia Prime | 6.3 | 100 | lab
TC-22 Areia Prime | 4.8 | 97.8 | lab
TC-22 Areia Prime | 2.4 | 77.4 | lab
TC-22 Areia Prime | 1.2 | 60.5 | lab
TC-22 Areia Prime | 0.6 | 46.5 | lab
TC-22 Areia Prime | 0.3 | 36.2 | lab
TC-22 Areia Prime | 0.15 | 26 | lab
TC-22 Areia Prime | 0.075 | 15.2 | lab
TC-22 Areia Prime | 0 | 0 | lab
TC-23 Areia Média | 6.3 | 100 | lab
TC-23 Areia Média | 4.8 | 100 | lab
TC-23 Areia Média | 2.4 | 97.5 | lab
TC-23 Areia Média | 1.2 | 74.5 | lab
TC-23 Areia Média | 0.6 | 50.5 | lab
TC-23 Areia Média | 0.3 | 33.7 | lab
TC-23 Areia Média | 0.15 | 21.7 | lab
TC-23 Areia Média | 0.075 | 12.2 | lab
TC-23 Areia Média | 0 | 0 | lab
TC-23 Areia Prime | 6.3 | 99.9 | lab
TC-23 Areia Prime | 4.8 | 97.8 | lab
TC-23 Areia Prime | 2.4 | 74.6 | lab
TC-23 Areia Prime | 1.2 | 52.4 | lab
TC-23 Areia Prime | 0.6 | 36.9 | lab
TC-23 Areia Prime | 0.3 | 26.6 | lab
TC-23 Areia Prime | 0.15 | 18.4 | lab
TC-23 Areia Prime | 0.075 | 11.4 | lab
TC-23 Areia Prime | 0 | 0 | lab